## Tiempos de proceso productivo
Código | Referencia | Cortes por minuto | Unidades por minuto | Tiempo de secado (Hr) |  | Tiempo de cocción (Hr) | Observaciones
|  |  |  | Natural | Artificial | Horno Hoffman
H4 | Bloque n°4 Estándar | 17.4 | 52.2 | 240 hrs | 21 hrs | 120 hrs | De moldeo pasa directamente a proceso de secado.
P12 | Portante n°12 | 10.2 | 91.8 | 360 hrs | 21 hrs | 120 hrs | De moldeo pasa directamente a proceso de secado.
V4D | Bloque 4 vertical divisorio | 10.8 | 43.2 | 360 hrs | * 21 hrs | 120 hrs | * Después de moldeo debe permanecer 192 hrs en patio para luego ingresar a cámara.
E5DP | Estructural 5 doble pared | 8.1 | 32.4 | 360 hrs | * 21 hrs | 120 hrs | * Después de moldeo debe permanecer 288 hrs en patio para luego ingresar a cámara.
H4T | Bloque n°4 Tradicional | 17.2 | 34.4 | 240 hrs | 21 hrs | 120 hrs | De moldeo pasa directamente a proceso de secado.
PO | Portante redondo | 11 | 99 | 360 hrs | 21 hrs | 120 hrs | De moldeo pasa directamente a proceso de secado.
H5 | Bloque n°5 Estándar | 15 | 45 | 240 hrs | 21 hrs | 120 hrs | De moldeo pasa directamente a proceso de secado.
P11 | Portante 11 | 11 | 99 | 360 hrs | 21 hrs | 120 hrs | De moldeo pasa directamente a proceso de secado.
E5FDP | Estructural 5 fachada doble pared | 8.1 | 64.8 | 120 hrs | * 21 hrs | 120 hrs | * Después de moldeo debe permanecer 120 hrs en patio para luego ingresar a cámara.
GF | Gran formato | 7.3 | 87.6 | 480 hrs | 21 hrs | 120 hrs | De moldeo pasa directamente a proceso de secado.
P14 | Portante 14 | 9.2 | 82.8 | 360 hrs | 21 hrs | 120 hrs | De moldeo pasa directamente a proceso de secado.
V5D | Vertical 5 divisorio | 9.4 | 37.6 | 360 hrs | * 21 hrs | 120 hrs | * Después de moldeo debe permanecer 192 hrs en patio para luego ingresar a cámara.
Nota: Para las refencias que pasan directamente a proceso de secado, el supervisor de planta elige solo 1 método de secado según necesidades comerciales, disponibilidad de cámaras, y/o condiciones ambientales.